## Folha 1
RAG062 | m² | Ladrilhamento STON-KER "BUTECH", sobre superfície suporte interior de placas de gesso laminado.
Ladrilhamento com placas de grés porcelânico de grande formato STON-KER de "BUTECH", "PORCELANOSA GRUPO", série Durango, acabamento Arena, de 37,3x37,3x1 cm, colocadas sobre uma superfície suporte de placas de gesso laminado em paramento interior, assentes com cimento cola melhorado, C2 TE, com deslizamento reduzido e tempo de colocação ampliado, Fr-one Gris "BUTECH", sem junta (separação entre ladrilhos entre 1,5 e 3 mm); com cantoneiras de PVC; enchimento de juntas com argamassa de juntas cimentosa Colorstuk 0-4 "BUTECH", tipo CG 2, cor Manhattan, para juntas de até 4 mm.
Unitário |  |  | Ud | Descrição |  | Rend. |  | Preço unitário | Importância
mt09mcb010e |  |  | kg | Cimento cola melhorado, C2 TE, com deslizamento reduzido e tempo de colocação ampliado, segundo NP EN 12004, Fr-one Gris "BUTECH", para fachadas cerâmicas, à base de cimentos de alta resistência, inertes seleccionados e alto conteúdo de resinas sintéticas. |  | 6 |  | 0.92 | 5.52
mt19awa010 |  |  | m | Cantoneira de PVC em esquinas de ladrilho. |  | 0.5 |  | 1.32 | 0.66
mt12pcb020hnS1 |  |  | m² | Placa de grés porcelânico de grande formato STON-KER de "BUTECH", "PORCELANOSA GRUPO", série Durango, acabamento Arena, de 37,3x37,3x1 cm. |  | 1.05 |  | 37.5 | 39.38
mt09mcb020a |  |  | kg | Argamassa de juntas cimentosa Colorstuk 0-4 "BUTECH", tipo CG2, segundo EN 13888, cor Manhattan, para juntas de até 4 mm, à base de cimentos de alta resistência, inertes seleccionados, pigmentos e aditivos específicos, para todo tipo de peças cerâmicas e pedras naturais. |  | 0.5 |  | 1.65 | 0.83
mo024 |  |  | h | Oficial de 1ª ladrilhador (azulejador). |  | 0.375 |  | 18.85 | 7.07
mo062 |  |  | h | Ajudante de ladrilhador (azulejador). |  | 0.188 |  | 18.4 | 3.46
|  |  | % | Custos directos complementares |  | 2 |  | 56.92 | 1.14
Custo de manutenção decenal: 12,19€ nos primeiros 10 anos. | [7 empty] | Total: | 58.06
Referência e título da norma |  |  |  |  | Aplicabilidade(a) |  | Obrigatoriedade(b) |  |  | Sistema(c)
EN 12004:2007+A1:2012 |  |  |  |  | 142013 |  | 172013 |  |  | 3
Colas para ladrilhos — Requisitos, avaliação da conformidade, classificação e designação
(a) Data de entrada em aplicação da norma harmonizada e início do período de coexistência
(b) Data final do período de coexistência / entrada em vigor da marcação CE
(c) Sistema de avaliação e verificação da regularidade do desempenho